18818 | 08.02.2019 16:16:08.670 | 946.4 | 0.02102933 |  | -4.214344 | 1.690322 |  |  |  | -1.690322 |  |  | -1.690322 | 0.4683383 | 0.3841314 | -2.481964 | -0.02102933 | 4.214344
18819 | 08.02.2019 16:16:08.720 | 946.4500224 | 0.02464662 |  | -4.214685 | 1.981077 |  |  |  | -1.981077 |  |  | -1.981077 | 0.4683896 | 0.3841663 | -2.908993 | -0.02464662 | 4.214685
18820 | 08.02.2019 16:16:08.770 | 946.5 | 0.02068228 |  | -4.215 | 1.662427 |  |  |  | -1.662427 |  |  | -1.662427 | 0.4684099 | 0.3841801 | -2.441124 | -0.02068228 | 4.215
18821 | 08.02.2019 16:16:08.820 | 946.55 | 0.02245824 |  | -4.215314 | 1.805177 |  |  |  | -1.805177 |  |  | -1.805177 | 0.4684514 | 0.3842084 | -2.650815 | -0.02245824 | 4.215314
18822 | 08.02.2019 16:16:08.870 | 946.6001 | 0.02190796 |  | -4.215629 | 1.760945 |  |  |  | -1.760945 |  |  | -1.760945 | 0.4684843 | 0.3842308 | -2.585921 | -0.02190796 | 4.215629
18823 | 08.02.2019 16:16:08.920 | 946.6501 | 0.02213135 |  | -4.215943 | 1.778902 |  |  |  | -1.778902 |  |  | -1.778902 | 0.4685201 | 0.3842552 | -2.612353 | -0.02213135 | 4.215943
18824 | 08.02.2019 16:16:08.970 | 946.7000832 | 0.02024854 |  | -4.216284 | 1.627563 |  |  |  | -1.627563 |  |  | -1.627563 | 0.468551 | 0.3842762 | -2.390159 | -0.02024854 | 4.216284
18825 | 08.02.2019 16:16:09.020 | 946.7501 | 0.02462673 |  | -4.216599 | 1.979479 |  |  |  | -1.979479 |  |  | -1.979479 | 0.4686022 | 0.3843111 | -2.907066 | -0.02462673 | 4.216599
18826 | 08.02.2019 16:16:09.070 | 946.8001 | 0.02065412 |  | -4.216914 | 1.660163 |  |  |  | -1.660163 |  |  | -1.660163 | 0.4686225 | 0.3843249 | -2.438152 | -0.02065412 | 4.216914
18827 | 08.02.2019 16:16:09.120 | 946.8501 | 0.02286321 |  | -4.217228 | 1.837728 |  |  |  | -1.837728 |  |  | -1.837728 | 0.4686656 | 0.3843542 | -2.699008 | -0.02286321 | 4.217228
18828 | 08.02.2019 16:16:09.170 | 946.9 | 0.01945822 |  | -4.217543 | 1.564037 |  |  |  | -1.564037 |  |  | -1.564037 | 0.468688 | 0.3843695 | -2.297083 | -0.01945822 | 4.217543
18829 | 08.02.2019 16:16:09.220 | 946.95 | 0.02384642 |  | -4.217858 | 1.916757 |  |  |  | -1.916757 |  |  | -1.916757 | 0.4687392 | 0.3844043 | -2.815217 | -0.02384642 | 4.217858
18830 | 08.02.2019 16:16:09.270 | 947 | 0.02078057 |  | -4.218198 | 1.670326 |  |  |  | -1.670326 |  |  | -1.670326 | 0.4687657 | 0.3844224 | -2.453318 | -0.02078057 | 4.218198
18831 | 08.02.2019 16:16:09.320 | 947.05 | 0.02326287 |  | -4.218513 | 1.869852 |  |  |  | -1.869852 |  |  | -1.869852 | 0.4688098 | 0.3844524 | -2.746458 | -0.02326287 | 4.218513
18832 | 08.02.2019 16:16:09.370 | 947.1000576 | 0.01963072 |  | -4.218828 | 1.577903 |  |  |  | -1.577903 |  |  | -1.577903 | 0.4688313 | 0.3844671 | -2.317673 | -0.01963072 | 4.218828
18833 | 08.02.2019 16:16:09.420 | 947.1501 | 0.02046002 |  | -4.219142 | 1.644561 |  |  |  | -1.644561 |  |  | -1.644561 | 0.4688694 | 0.384493 | -2.415645 | -0.02046002 | 4.219142
18834 | 08.02.2019 16:16:09.470 | 947.2001 | 0.0219756 |  | -4.219457 | 1.766382 |  |  |  | -1.766382 |  |  | -1.766382 | 0.46891 | 0.3845206 | -2.594657 | -0.0219756 | 4.219457
18835 | 08.02.2019 16:16:09.520 | 947.2501 | 0.02361672 |  | -4.219798 | 1.898294 |  |  |  | -1.898294 |  |  | -1.898294 | 0.4689539 | 0.3845505 | -2.788506 | -0.02361672 | 4.219798
18836 | 08.02.2019 16:16:09.570 | 947.3001 | 0.01905072 |  | -4.220113 | 1.531283 |  |  |  | -1.531283 |  |  | -1.531283 | 0.468972 | 0.3845628 | -2.249411 | -0.01905072 | 4.220113
18837 | 08.02.2019 16:16:09.620 | 947.3501184 | 0.02419876 |  | -4.220428 | 1.945078 |  |  |  | -1.945078 |  |  | -1.945078 | 0.469026 | 0.3845996 | -2.85737 | -0.02419876 | 4.220428
18838 | 08.02.2019 16:16:09.670 | 947.4 | 0.02150799 |  | -4.220742 | 1.728796 |  |  |  | -1.728796 |  |  | -1.728796 | 0.469051 | 0.3846166 | -2.53969 | -0.02150799 | 4.220742
18839 | 08.02.2019 16:16:09.720 | 947.45 | 0.0214347 |  | -4.221056 | 1.722906 |  |  |  | -1.722906 |  |  | -1.722906 | 0.4690857 | 0.3846402 | -2.531096 | -0.0214347 | 4.221056
18840 | 08.02.2019 16:16:09.770 | 947.500032 | 0.02116013 |  | -4.221397 | 1.700836 |  |  |  | -1.700836 |  |  | -1.700836 | 0.4691225 | 0.3846653 | -2.498736 | -0.02116013 | 4.221397
18841 | 08.02.2019 16:16:09.820 | 947.55 | 0.02012657 |  | -4.221712 | 1.617759 |  |  |  | -1.617759 |  |  | -1.617759 | 0.4691537 | 0.3846865 | -2.376736 | -0.02012657 | 4.221712
18842 | 08.02.2019 16:16:09.870 | 947.6001 | 0.0171702 |  | -4.222027 | 1.380128 |  |  |  | -1.380128 |  |  | -1.380128 | 0.4691777 | 0.3847028 | -2.027653 | -0.0171702 | 4.222027
18843 | 08.02.2019 16:16:09.920 | 947.6501 | 0.02330028 |  | -4.222342 | 1.872859 |  |  |  | -1.872859 |  |  | -1.872859 | 0.4692354 | 0.3847421 | -2.751671 | -0.02330028 | 4.222342
18844 | 08.02.2019 16:16:09.970 | 947.7001 | 0.01984259 |  | -4.22265625 | 1.594933 |  |  |  | -1.594933 |  |  | -1.594933 | 0.4692575 | 0.3847572 | -2.343367 | -0.01984259 | 4.22265625
18845 | 08.02.2019 16:16:10.020 | 947.7500928 | 0.02153473 |  | -4.22297 | 1.730945 |  |  |  | -1.730945 |  |  | -1.730945 | 0.4692987 | 0.3847852 | -2.543276 | -0.02153473 | 4.22297
18846 | 08.02.2019 16:16:10.070 | 947.8001 | 0.01898064 |  | -4.223311 | 1.52565 |  |  |  | -1.52565 |  |  | -1.52565 | 0.4693271 | 0.3848046 | -2.241679 | -0.01898064 | 4.223311
18847 | 08.02.2019 16:16:10.120 | 947.8501 | 0.02300192 |  | -4.223626 | 1.848878 |  |  |  | -1.848878 |  |  | -1.848878 | 0.469377 | 0.3848385 | -2.716698 | -0.02300192 | 4.223626
18848 | 08.02.2019 16:16:10.170 | 947.9000064 | 0.0197953 |  | -4.223941 | 1.591131 |  |  |  | -1.591131 |  |  | -1.591131 | 0.4694001 | 0.3848542 | -2.338009 | -0.0197953 | 4.223941
18849 | 08.02.2019 16:16:10.220 | 947.95 | 0.02215685 |  | -4.224256 | 1.780951 |  |  |  | -1.780951 |  |  | -1.780951 | 0.4694438 | 0.384884 | -2.617007 | -0.02215685 | 4.224256
18850 | 08.02.2019 16:16:10.270 | 948 | 0.01758689 |  | -4.22457 | 1.413621 |  |  |  | -1.413621 |  |  | -1.413621 | 0.4694618 | 0.3848962 | -2.077262 | -0.01758689 | 4.22457
18851 | 08.02.2019 16:16:10.320 | 948.05 | 0.0231264 |  | -4.224911 | 1.858883 |  |  |  | -1.858883 |  |  | -1.858883 | 0.4695202 | 0.384936 | -2.731666 | -0.0231264 | 4.224911
18852 | 08.02.2019 16:16:10.370 | 948.1001 | 0.01881172 |  | -4.225226 | 1.512072 |  |  |  | -1.512072 |  |  | -1.512072 | 0.4695392 | 0.3849489 | -2.222049 | -0.01881172 | 4.225226
18853 | 08.02.2019 16:16:10.420 | 948.1500672 | 0.02199615 |  | -4.225566 | 1.768034 |  |  |  | -1.768034 |  |  | -1.768034 | 0.4695888 | 0.3849827 | -2.598283 | -0.02199615 | 4.225566
18854 | 08.02.2019 16:16:10.470 | 948.2001 | 0.0192872 |  | -4.225881 | 1.550291 |  |  |  | -1.550291 |  |  | -1.550291 | 0.4696138 | 0.3849996 | -2.278328 | -0.0192872 | 4.225881
18855 | 08.02.2019 16:16:10.520 | 948.2501 | 0.02328963 |  | -4.226196 | 1.872003 |  |  |  | -1.872003 |  |  | -1.872003 | 0.4696636 | 0.3850335 | -2.751215 | -0.02328963 | 4.226196
18856 | 08.02.2019 16:16:10.570 | 948.3001 | 0.01936302 |  | -4.226511 | 1.556385 |  |  |  | -1.556385 |  |  | -1.556385 | 0.469684 | 0.3850474 | -2.287394 | -0.01936302 | 4.226511
18857 | 08.02.2019 16:16:10.620 | 948.3501 | 0.02195393 |  | -4.226825 | 1.76464 |  |  |  | -1.76464 |  |  | -1.76464 | 0.4697286 | 0.3850777 | -2.593542 | -0.02195393 | 4.226825
18858 | 08.02.2019 16:16:10.670 | 948.4 | 0.02122609 |  | -4.227166 | 1.706138 |  |  |  | -1.706138 |  |  | -1.706138 | 0.4697637 | 0.3851017 | -2.507619 | -0.02122609 | 4.227166
18859 | 08.02.2019 16:16:10.720 | 948.45 | 0.02192741 |  | -4.227481 | 1.762509 |  |  |  | -1.762509 |  |  | -1.762509 | 0.4698013 | 0.3851272 | -2.590538 | -0.02192741 | 4.227481
18860 | 08.02.2019 16:16:10.770 | 948.5 | 0.02027367 |  | -4.227796 | 1.629583 |  |  |  | -1.629583 |  |  | -1.629583 | 0.4698302 | 0.3851469 | -2.39521 | -0.02027367 | 4.227796
18861 | 08.02.2019 16:16:10.820 | 948.5500416 | 0.02254474 |  | -4.22811 | 1.81213 |  |  |  | -1.81213 |  |  | -1.81213 | 0.4698735 | 0.3851763 | -2.663601 | -0.02254474 | 4.22811
18862 | 08.02.2019 16:16:10.870 | 948.6001 | 0.01898369 |  | -4.228425 | 1.525895 |  |  |  | -1.525895 |  |  | -1.525895 | 0.4698953 | 0.3851911 | -2.242906 | -0.01898369 | 4.228425
18863 | 08.02.2019 16:16:10.920 | 948.6501 | 0.02271338 |  | -4.228739 | 1.825685 |  |  |  | -1.825685 |  |  | -1.825685 | 0.469944 | 0.3852243 | -2.683654 | -0.02271338 | 4.228739
18864 | 08.02.2019 16:16:10.970 | 948.7001 | 0.02134196 |  | -4.22908 | 1.715451 |  |  |  | -1.715451 |  |  | -1.715451 | 0.4699768 | 0.3852466 | -2.521673 | -0.02134196 | 4.22908
18865 | 08.02.2019 16:16:11.020 | 948.7501 | 0.02115166 |  | -4.229395 | 1.700154 |  |  |  | -1.700154 |  |  | -1.700154 | 0.4700111 | 0.38527 | -2.499246 | -0.02115166 | 4.229395
18866 | 08.02.2019 16:16:11.070 | 948.8001024 | 0.01865165 |  | -4.22971 | 1.499206 |  |  |  | -1.499206 |  |  | -1.499206 | 0.4700368 | 0.3852874 | -2.203888 | -0.01865165 | 4.22971
18867 | 08.02.2019 16:16:11.120 | 948.8501 | 0.01814602 |  | -4.230024 | 1.458563 |  |  |  | -1.458563 |  |  | -1.458563 | 0.4700699 | 0.38531 | -2.14419 | -0.01814602 | 4.230024
18868 | 08.02.2019 16:16:11.170 | 948.9 | 0.01899276 |  | -4.230339 | 1.526624 |  |  |  | -1.526624 |  |  | -1.526624 | 0.470108 | 0.3853359 | -2.244302 | -0.01899276 | 4.230339
18869 | 08.02.2019 16:16:11.220 | 948.950016 | 0.02353884 |  | -4.23068 | 1.892034 |  |  |  | -1.892034 |  |  | -1.892034 | 0.4701627 | 0.3853731 | -2.781598 | -0.02353884 | 4.23068
18870 | 08.02.2019 16:16:11.270 | 949 | 0.01813623 |  | -4.230994 | 1.457777 |  |  |  | -1.457777 |  |  | -1.457777 | 0.4701776 | 0.3853832 | -2.143191 | -0.01813623 | 4.230994
18871 | 08.02.2019 16:16:11.320 | 949.05 | 0.0224164 |  | -4.231309 | 1.801813 |  |  |  | -1.801813 |  |  | -1.801813 | 0.4702285 | 0.3854178 | -2.649077 | -0.0224164 | 4.231309
18872 | 08.02.2019 16:16:11.370 | 949.1001 | 0.01803067 |  | -4.231624 | 1.449292 |  |  |  | -1.449292 |  |  | -1.449292 | 0.4702472 | 0.3854305 | -2.130817 | -0.01803067 | 4.231624
18873 | 08.02.2019 16:16:11.420 | 949.1501 | 0.02540528 |  | -4.231938 | 2.042057 |  |  |  | -2.042057 |  |  | -2.042057 | 0.4703095 | 0.3854729 | -3.002456 | -0.02540528 | 4.231938
18874 | 08.02.2019 16:16:11.470 | 949.2000768 | 0.01685125 |  | -4.232279 | 1.354491 |  |  |  | -1.354491 |  |  | -1.354491 | 0.4703157 | 0.3854771 | -1.991529 | -0.01685125 | 4.232279
18875 | 08.02.2019 16:16:11.520 | 949.2501 | 0.02166952 |  | -4.232594 | 1.74178 |  |  |  | -1.74178 |  |  | -1.74178 | 0.4703685 | 0.385513 | -2.561058 | -0.02166952 | 4.232594
18876 | 08.02.2019 16:16:11.570 | 949.3001 | 0.01978951 |  | -4.232908 | 1.590666 |  |  |  | -1.590666 |  |  | -1.590666 | 0.4703964 | 0.385532 | -2.338909 | -0.01978951 | 4.232908
18877 | 08.02.2019 16:16:11.620 | 949.3501 | 0.02438229 |  | -4.233223 | 1.95983 |  |  |  | -1.95983 |  |  | -1.95983 | 0.4704484 | 0.3855674 | -2.881829 | -0.02438229 | 4.233223
18878 | 08.02.2019 16:16:11.670 | 949.4 | 0.02022345 |  | -4.233538 | 1.625546 |  |  |  | -1.625546 |  |  | -1.625546 | 0.470468 | 0.3855807 | -2.390313 | -0.02022345 | 4.233538
18879 | 08.02.2019 16:16:11.720 | 949.45 | 0.02399079 |  | -4.233852 | 1.928362 |  |  |  | -1.928362 |  |  | -1.928362 | 0.4705169 | 0.385614 | -2.835688 | -0.02399079 | 4.233852
18880 | 08.02.2019 16:16:11.770 | 949.5 | 0.0172153 |  | -4.234193 | 1.383753 |  |  |  | -1.383753 |  |  | -1.383753 | 0.4705297 | 0.3856227 | -2.03485 | -0.0172153 | 4.234193
18881 | 08.02.2019 16:16:11.820 | 949.55 | 0.02388332 |  | -4.234508 | 1.919723 |  |  |  | -1.919723 |  |  | -1.919723 | 0.4705893 | 0.3856632 | -2.823124 | -0.02388332 | 4.234508
18882 | 08.02.2019 16:16:11.870 | 949.6000512 | 0.02089298 |  | -4.234823 | 1.679362 |  |  |  | -1.679362 |  |  | -1.679362 | 0.4706132 | 0.3856795 | -2.469693 | -0.02089298 | 4.234823
18883 | 08.02.2019 16:16:11.920 | 949.6501 | 0.02194208 |  | -4.235137 | 1.763688 |  |  |  | -1.763688 |  |  | -1.763688 | 0.4706521 | 0.3857059 | -2.593772 | -0.02194208 | 4.235137
18884 | 08.02.2019 16:16:11.970 | 949.7001 | 0.01998006 |  | -4.235452 | 1.605983 |  |  |  | -1.605983 |  |  | -1.605983 | 0.4706797 | 0.3857247 | -2.361886 | -0.01998006 | 4.235452
18885 | 08.02.2019 16:16:12.020 | 949.7501 | 0.02442181 |  | -4.235793 | 1.963007 |  |  |  | -1.963007 |  |  | -1.963007 | 0.4707341 | 0.3857616 | -2.887061 | -0.02442181 | 4.235793
18886 | 08.02.2019 16:16:12.070 | 949.8001 | 0.02120025 |  | -4.236107 | 1.704061 |  |  |  | -1.704061 |  |  | -1.704061 | 0.4707571 | 0.3857773 | -2.506259 | -0.02120025 | 4.236107
18887 | 08.02.2019 16:16:12.120 | 949.850112 | 0.02284006 |  | -4.236422 | 1.835867 |  |  |  | -1.835867 |  |  | -1.835867 | 0.4707982 | 0.3858052 | -2.70019 | -0.02284006 | 4.236422
18888 | 08.02.2019 16:16:12.170 | 949.9 | 0.02052288 |  | -4.236737 | 1.649614 |  |  |  | -1.649614 |  |  | -1.649614 | 0.4708245 | 0.3858232 | -2.426292 | -0.02052288 | 4.236737
18889 | 08.02.2019 16:16:12.220 | 949.95 | 0.02041912 |  | -4.237051 | 1.641274 |  |  |  | -1.641274 |  |  | -1.641274 | 0.4708591 | 0.3858467 | -2.414082 | -0.02041912 | 4.237051
18890 | 08.02.2019 16:16:12.270 | 950.0000256 | 0.02224204 |  | -4.237392 | 1.787798 |  |  |  | -1.787798 |  |  | -1.787798 | 0.4709038 | 0.385877 | -2.629679 | -0.02224204 | 4.237392
18891 | 08.02.2019 16:16:12.320 | 950.05 | 0.02435041 |  | -4.237707 | 1.957268 |  |  |  | -1.957268 |  |  | -1.957268 | 0.4709465 | 0.3859061 | -2.879036 | -0.02435041 | 4.237707
18892 | 08.02.2019 16:16:12.370 | 950.1 | 0.02217385 |  | -4.238021 | 1.782318 |  |  |  | -1.782318 |  |  | -1.782318 | 0.4709734 | 0.3859244 | -2.621742 | -0.02217385 | 4.238021
18893 | 08.02.2019 16:16:12.420 | 950.1501 | 0.02393616 |  | -4.238336 | 1.923971 |  |  |  | -1.923971 |  |  | -1.923971 | 0.4710149 | 0.3859526 | -2.830189 | -0.02393616 | 4.238336
18894 | 08.02.2019 16:16:12.470 | 950.2001 | 0.01865338 |  | -4.238651 | 1.499345 |  |  |  | -1.499345 |  |  | -1.499345 | 0.4710303 | 0.385963 | -2.205581 | -0.01865338 | 4.238651
18895 | 08.02.2019 16:16:12.520 | 950.2500864 | 0.02182362 |  | -4.238992 | 1.754166 |  |  |  | -1.754166 |  |  | -1.754166 | 0.4710799 | 0.3859968 | -2.580519 | -0.02182362 | 4.238992
18896 | 08.02.2019 16:16:12.570 | 950.3001 | 0.01704811 |  | -4.239306 | 1.370314 |  |  |  | -1.370314 |  |  | -1.370314 | 0.4710972 | 0.3860085 | -2.015865 | -0.01704811 | 4.239306
18897 | 08.02.2019 16:16:12.620 | 950.3501 | 0.02218771 |  | -4.239647 | 1.783432 |  |  |  | -1.783432 |  |  | -1.783432 | 0.4711541 | 0.3860472 | -2.623703 | -0.02218771 | 4.239647
18898 | 08.02.2019 16:16:12.670 | 950.4 | 0.02027101 |  | -4.239962 | 1.629368 |  |  |  | -1.629368 |  |  | -1.629368 | 0.471182 | 0.3860661 | -2.397097 | -0.02027101 | 4.239962
18899 | 08.02.2019 16:16:12.720 | 950.45 | 0.02021226 |  | -4.240276 | 1.624646 |  |  |  | -1.624646 |  |  | -1.624646 | 0.4712167 | 0.3860897 | -2.390207 | -0.02021226 | 4.240276
18900 | 08.02.2019 16:16:12.770 | 950.5 | 0.01926944 |  | -4.240591 | 1.548863 |  |  |  | -1.548863 |  |  | -1.548863 | 0.4712482 | 0.3861111 | -2.278762 | -0.01926944 | 4.240591
18901 | 08.02.2019 16:16:12.820 | 950.55 | 0.02343918 |  | -4.240906 | 1.884024 |  |  |  | -1.884024 |  |  | -1.884024 | 0.4712986 | 0.3861454 | -2.771961 | -0.02343918 | 4.240906
18902 | 08.02.2019 16:16:12.870 | 950.6 | 0.02120899 |  | -4.24122 | 1.704763 |  |  |  | -1.704763 |  |  | -1.704763 | 0.4713253 | 0.3861635 | -2.50826 | -0.02120899 | 4.24122
18903 | 08.02.2019 16:16:12.920 | 950.6500608 | 0.02335463 |  | -4.241561 | 1.877228 |  |  |  | -1.877228 |  |  | -1.877228 | 0.4713711 | 0.3861947 | -2.762099 | -0.02335463 | 4.241561
18904 | 08.02.2019 16:16:12.970 | 950.7001 | 0.0205308 |  | -4.241876 | 1.650251 |  |  |  | -1.650251 |  |  | -1.650251 | 0.4713956 | 0.3862113 | -2.428171 | -0.0205308 | 4.241876
18905 | 08.02.2019 16:16:13.020 | 950.7501 | 0.02118441 |  | -4.242191 | 1.702787 |  |  |  | -1.702787 |  |  | -1.702787 | 0.471433 | 0.3862368 | -2.505537 | -0.02118441 | 4.242191
18906 | 08.02.2019 16:16:13.070 | 950.8001 | 0.02008417 |  | -4.242506 | 1.61435 |  |  |  | -1.61435 |  |  | -1.61435 | 0.4714639 | 0.3862577 | -2.375458 | -0.02008417 | 4.242506
18907 | 08.02.2019 16:16:13.120 | 950.8501 | 0.0216297 |  | -4.24282 | 1.738579 |  |  |  | -1.738579 |  |  | -1.738579 | 0.4715045 | 0.3862854 | -2.558328 | -0.0216297 | 4.24282
18908 | 08.02.2019 16:16:13.170 | 950.9001216 | 0.01710037 |  | -4.243161 | 1.374515 |  |  |  | -1.374515 |  |  | -1.374515 | 0.4715256 | 0.3862997 | -2.022634 | -0.01710037 | 4.243161
18909 | 08.02.2019 16:16:13.220 | 950.95 | 0.02125021 |  | -4.243475 | 1.708076 |  |  |  | -1.708076 |  |  | -1.708076 | 0.471576 | 0.3863339 | -2.513563 | -0.02125021 | 4.243475
18910 | 08.02.2019 16:16:13.270 | 951 | 0.01915055 |  | -4.24379 | 1.539307 |  |  |  | -1.539307 |  |  | -1.539307 | 0.4716032 | 0.3863524 | -2.265249 | -0.01915055 | 4.24379
18911 | 08.02.2019 16:16:13.320 | 951.0500352 | 0.02355503 |  | -4.244105 | 1.893336 |  |  |  | -1.893336 |  |  | -1.893336 | 0.4716544 | 0.3863872 | -2.786336 | -0.02355503 | 4.244105
18912 | 08.02.2019 16:16:13.370 | 951.1 | 0.01823138 |  | -4.24442 | 1.465425 |  |  |  | -1.465425 |  |  | -1.465425 | 0.4716697 | 0.3863976 | -2.156621 | -0.01823138 | 4.24442
18913 | 08.02.2019 16:16:13.420 | 951.1501 | 0.02216453 |  | -4.244761 | 1.781569 |  |  |  | -1.781569 |  |  | -1.781569 | 0.4717221 | 0.3864332 | -2.621974 | -0.02216453 | 4.244761
18914 | 08.02.2019 16:16:13.470 | 951.2001 | 0.01799485 |  | -4.245075 | 1.446413 |  |  |  | -1.446413 |  |  | -1.446413 | 0.4717417 | 0.3864465 | -2.128746 | -0.01799485 | 4.245075
18915 | 08.02.2019 16:16:13.520 | 951.2501 | 0.02455855 |  | -4.245389 | 1.973998 |  |  |  | -1.973998 |  |  | -1.973998 | 0.4718009 | 0.3864868 | -2.905332 | -0.02455855 | 4.245389
18916 | 08.02.2019 16:16:13.570 | 951.300096 | 0.01849854 |  | -4.245704 | 1.486899 |  |  |  | -1.486899 |  |  | -1.486899 | 0.4718134 | 0.3864953 | -2.188438 | -0.01849854 | 4.245704
18917 | 08.02.2019 16:16:13.620 | 951.3501 | 0.02119538 |  | -4.246019 | 1.703669 |  |  |  | -1.703669 |  |  | -1.703669 | 0.4718584 | 0.3865258 | -2.50756 | -0.02119538 | 4.246019
18918 | 08.02.2019 16:16:13.670 | 951.4001 | 0.01947735 |  | -4.246334 | 1.565575 |  |  |  | -1.565575 |  |  | -1.565575 | 0.471887 | 0.3865452 | -2.30435 | -0.01947735 | 4.246334
18919 | 08.02.2019 16:16:13.720 | 951.4500096 | 0.023017 |  | -4.246675 | 1.850089 |  |  |  | -1.850089 |  |  | -1.850089 | 0.471938 | 0.3865799 | -2.723217 | -0.023017 | 4.246675
18920 | 08.02.2019 16:16:13.770 | 951.5 | 0.0190109 |  | -4.246989 | 1.528082 |  |  |  | -1.528082 |  |  | -1.528082 | 0.4719581 | 0.3865936 | -2.249273 | -0.0190109 | 4.246989
18921 | 08.02.2019 16:16:13.820 | 951.55 | 0.02245678 |  | -4.247304 | 1.805059 |  |  |  | -1.805059 |  |  | -1.805059 | 0.4720058 | 0.386626 | -2.657058 | -0.02245678 | 4.247304
18922 | 08.02.2019 16:16:13.870 | 951.6 | 0.01866167 |  | -4.247619 | 1.500011 |  |  |  | -1.500011 |  |  | -1.500011 | 0.4720267 | 0.3866402 | -2.208056 | -0.01866167 | 4.247619
18923 | 08.02.2019 16:16:13.920 | 951.6501 | 0.02270578 |  | -4.247933 | 1.825074 |  |  |  | -1.825074 |  |  | -1.825074 | 0.4720766 | 0.3866741 | -2.686649 | -0.02270578 | 4.247933
18924 | 08.02.2019 16:16:13.970 | 951.7000704 | 0.01823693 |  | -4.248274 | 1.465871 |  |  |  | -1.465871 |  |  | -1.465871 | 0.472098 | 0.3866886 | -2.157905 | -0.01823693 | 4.248274
18925 | 08.02.2019 16:16:14.020 | 951.7501 | 0.02352659 |  | -4.248589 | 1.891049 |  |  |  | -1.891049 |  |  | -1.891049 | 0.4721525 | 0.3867256 | -2.783913 | -0.02352659 | 4.248589
18926 | 08.02.2019 16:16:14.070 | 951.8001 | 0.01871672 |  | -4.248903 | 1.504436 |  |  |  | -1.504436 |  |  | -1.504436 | 0.4721697 | 0.3867373 | -2.214785 | -0.01871672 | 4.248903
18927 | 08.02.2019 16:16:14.120 | 951.8501 | 0.02201856 |  | -4.249218 | 1.769836 |  |  |  | -1.769836 |  |  | -1.769836 | 0.4722169 | 0.3867693 | -2.605582 | -0.02201856 | 4.249218
18928 | 08.02.2019 16:16:14.170 | 951.9001 | 0.01780974 |  | -4.249533 | 1.431534 |  |  |  | -1.431534 |  |  | -1.431534 | 0.4722363 | 0.3867825 | -2.107556 | -0.01780974 | 4.249533
18929 | 08.02.2019 16:16:14.220 | 951.95 | 0.02105865 |  | -4.249874 | 1.692679 |  |  |  | -1.692679 |  |  | -1.692679 | 0.4722862 | 0.3868164 | -2.492107 | -0.02105865 | 4.249874
18930 | 08.02.2019 16:16:14.270 | 952 | 0.0183814 |  | -4.250188 | 1.477483 |  |  |  | -1.477483 |  |  | -1.477483 | 0.4723112 | 0.3868334 | -2.175315 | -0.0183814 | 4.250188
18931 | 08.02.2019 16:16:14.320 | 952.05 | 0.02371162 |  | -4.250503 | 1.905923 |  |  |  | -1.905923 |  |  | -1.905923 | 0.4723659 | 0.3868706 | -2.806215 | -0.02371162 | 4.250503
18932 | 08.02.2019 16:16:14.370 | 952.1000448 | 0.01990445 |  | -4.250844 | 1.599905 |  |  |  | -1.599905 |  |  | -1.599905 | 0.4723897 | 0.3868867 | -2.355683 | -0.01990445 | 4.250844
18933 | 08.02.2019 16:16:14.420 | 952.1501 | 0.02395815 |  | -4.251158 | 1.925738 |  |  |  | -1.925738 |  |  | -1.925738 | 0.4724396 | 0.3869207 | -2.835533 | -0.02395815 | 4.251158
18934 | 08.02.2019 16:16:14.470 | 952.2001 | 0.01818871 |  | -4.251473 | 1.461995 |  |  |  | -1.461995 |  |  | -1.461995 | 0.4724532 | 0.3869299 | -2.152719 | -0.01818871 | 4.251473
18935 | 08.02.2019 16:16:14.520 | 952.2501 | 0.02166702 |  | -4.251788 | 1.741579 |  |  |  | -1.741579 |  |  | -1.741579 | 0.4725011 | 0.3869624 | -2.564477 | -0.02166702 | 4.251788
18936 | 08.02.2019 16:16:14.570 | 952.3001 | 0.01721531 |  | -4.252102 | 1.383754 |  |  |  | -1.383754 |  |  | -1.383754 | 0.4725196 | 0.3869749 | -2.037604 | -0.01721531 | 4.252102
18937 | 08.02.2019 16:16:14.620 | 952.3501056 | 0.021066 |  | -4.252443 | 1.693269 |  |  |  | -1.693269 |  |  | -1.693269 | 0.4725717 | 0.3870103 | -2.493461 | -0.021066 | 4.252443
18938 | 08.02.2019 16:16:14.670 | 952.4001 | 0.01752886 |  | -4.252758 | 1.408957 |  |  |  | -1.408957 |  |  | -1.408957 | 0.4725935 | 0.3870252 | -2.07482 | -0.01752886 | 4.252758
18939 | 08.02.2019 16:16:14.720 | 952.45 | 0.02276835 |  | -4.253072 | 1.830103 |  |  |  | -1.830103 |  |  | -1.830103 | 0.4726479 | 0.3870621 | -2.695098 | -0.02276835 | 4.253072
18940 | 08.02.2019 16:16:14.770 | 952.5000192 | 0.01721824 |  | -4.253387 | 1.383989 |  |  |  | -1.383989 |  |  | -1.383989 | 0.4726623 | 0.3870719 | -2.038149 | -0.01721824 | 4.253387
18941 | 08.02.2019 16:16:14.820 | 952.55 | 0.02122014 |  | -4.253702 | 1.705659 |  |  |  | -1.705659 |  |  | -1.705659 | 0.4727121 | 0.3871057 | -2.511945 | -0.02122014 | 4.253702
18942 | 08.02.2019 16:16:14.870 | 952.6 | 0.01667985 |  | -4.254043 | 1.340714 |  |  |  | -1.340714 |  |  | -1.340714 | 0.4727332 | 0.38712 | -1.974514 | -0.01667985 | 4.254043
18943 | 08.02.2019 16:16:14.920 | 952.6501 | 0.01907003 |  | -4.254357 | 1.532834 |  |  |  | -1.532834 |  |  | -1.532834 | 0.472777 | 0.3871497 | -2.257523 | -0.01907003 | 4.254357
18944 | 08.02.2019 16:16:14.970 | 952.7001 | 0.01712495 |  | -4.254672 | 1.37649 |  |  |  | -1.37649 |  |  | -1.37649 | 0.4728048 | 0.3871686 | -2.027302 | -0.01712495 | 4.254672
18945 | 08.02.2019 16:16:15.020 | 952.75008 | 0.02055147 |  | -4.254987 | 1.651911 |  |  |  | -1.651911 |  |  | -1.651911 | 0.4728524 | 0.3872009 | -2.433022 | -0.02055147 | 4.254987
18946 | 08.02.2019 16:16:15.070 | 952.8001 | 0.01787869 |  | -4.255301 | 1.437076 |  |  |  | -1.437076 |  |  | -1.437076 | 0.4728774 | 0.3872179 | -2.116637 | -0.01787869 | 4.255301
18947 | 08.02.2019 16:16:15.120 | 952.8501 | 0.0224255 |  | -4.255642 | 1.802545 |  |  |  | -1.802545 |  |  | -1.802545 | 0.4729322 | 0.3872551 | -2.655027 | -0.0224255 | 4.255642
18948 | 08.02.2019 16:16:15.170 | 952.9001 | 0.01752638 |  | -4.255957 | 1.408758 |  |  |  | -1.408758 |  |  | -1.408758 | 0.472949 | 0.3872665 | -2.075028 | -0.01752638 | 4.255957
18949 | 08.02.2019 16:16:15.220 | 952.95 | 0.02326747 |  | -4.256271 | 1.870222 |  |  |  | -1.870222 |  |  | -1.870222 | 0.4730052 | 0.3873047 | -2.754847 | -0.02326747 | 4.256271
18950 | 08.02.2019 16:16:15.270 | 953 | 0.02027887 |  | -4.256586 | 1.63 |  |  |  | -1.63 |  |  | -1.63 | 0.4730291 | 0.3873209 | -2.401038 | -0.02027887 | 4.256586
18951 | 08.02.2019 16:16:15.320 | 953.05 | 0.02241339 |  | -4.256901 | 1.801572 |  |  |  | -1.801572 |  |  | -1.801572 | 0.473072 | 0.38735 | -2.653845 | -0.02241339 | 4.256901
18952 | 08.02.2019 16:16:15.370 | 953.1 | 0.01925092 |  | -4.257215 | 1.547375 |  |  |  | -1.547375 |  |  | -1.547375 | 0.4730952 | 0.3873658 | -2.27943 | -0.01925092 | 4.257215
18953 | 08.02.2019 16:16:15.420 | 953.1500544 | 0.01848898 |  | -4.257556 | 1.48613 |  |  |  | -1.48613 |  |  | -1.48613 | 0.4731303 | 0.3873896 | -2.189263 | -0.01848898 | 4.257556
18954 | 08.02.2019 16:16:15.470 | 953.2001 | 0.01950183 |  | -4.257871 | 1.567542 |  |  |  | -1.567542 |  |  | -1.567542 | 0.473169 | 0.3874158 | -2.309255 | -0.01950183 | 4.257871
18955 | 08.02.2019 16:16:15.520 | 953.2501 | 0.02309745 |  | -4.258185 | 1.856556 |  |  |  | -1.856556 |  |  | -1.856556 | 0.4732173 | 0.3874486 | -2.73511 | -0.02309745 | 4.258185
18956 | 08.02.2019 16:16:15.570 | 953.3001 | 0.01863086 |  | -4.2585 | 1.497535 |  |  |  | -1.497535 |  |  | -1.497535 | 0.4732357 | 0.3874611 | -2.206222 | -0.01863086 | 4.2585
18957 | 08.02.2019 16:16:15.620 | 953.3501 | 0.02502489 |  | -4.258815 | 2.011482 |  |  |  | -2.011482 |  |  | -2.011482 | 0.4732943 | 0.3875009 | -2.963505 | -0.02502489 | 4.258815
18958 | 08.02.2019 16:16:15.670 | 953.4001152 | 0.02132073 |  | -4.259156 | 1.713745 |  |  |  | -1.713745 |  |  | -1.713745 | 0.4733185 | 0.3875173 | -2.524892 | -0.02132073 | 4.259156
18959 | 08.02.2019 16:16:15.720 | 953.45 | 0.02237272 |  | -4.25947 | 1.798302 |  |  |  | -1.798302 |  |  | -1.798302 | 0.4733574 | 0.3875437 | -2.649542 | -0.02237272 | 4.25947
18960 | 08.02.2019 16:16:15.770 | 953.5 | 0.0189213 |  | -4.259785 | 1.52088 |  |  |  | -1.52088 |  |  | -1.52088 | 0.4733795 | 0.3875588 | -2.240834 | -0.0189213 | 4.259785
18961 | 08.02.2019 16:16:15.820 | 953.5500288 | 0.02110983 |  | -4.260099 | 1.696793 |  |  |  | -1.696793 |  |  | -1.696793 | 0.4734226 | 0.387588 | -2.500093 | -0.02110983 | 4.260099
18962 | 08.02.2019 16:16:15.870 | 953.6 | 0.01978112 |  | -4.260414 | 1.589992 |  |  |  | -1.589992 |  |  | -1.589992 | 0.4734526 | 0.3876084 | -2.342778 | -0.01978112 | 4.260414
18963 | 08.02.2019 16:16:15.920 | 953.6501 | 0.02263056 |  | -4.260755 | 1.819028 |  |  |  | -1.819028 |  |  | -1.819028 | 0.473501 | 0.3876412 | -2.680339 | -0.02263056 | 4.260755
18964 | 08.02.2019 16:16:15.970 | 953.7001 | 0.0175805 |  | -4.26107 | 1.413108 |  |  |  | -1.413108 |  |  | -1.413108 | 0.4735173 | 0.3876523 | -2.082239 | -0.0175805 | 4.26107
18965 | 08.02.2019 16:16:16.020 | 953.7501 | 0.02239279 |  | -4.261384 | 1.799916 |  |  |  | -1.799916 |  |  | -1.799916 | 0.4735701 | 0.3876881 | -2.652302 | -0.02239279 | 4.261384
18966 | 08.02.2019 16:16:16.070 | 953.8000896 | 0.02001142 |  | -4.261699 | 1.608503 |  |  |  | -1.608503 |  |  | -1.608503 | 0.4735962 | 0.3877058 | -2.370284 | -0.02001142 | 4.261699
18967 | 08.02.2019 16:16:16.120 | 953.8501 | 0.02140585 |  | -4.262014 | 1.720586 |  |  |  | -1.720586 |  |  | -1.720586 | 0.4736364 | 0.3877331 | -2.535518 | -0.02140585 | 4.262014
18968 | 08.02.2019 16:16:16.170 | 953.9001 | 0.01965054 |  | -4.262355 | 1.579496 |  |  |  | -1.579496 |  |  | -1.579496 | 0.4736678 | 0.3877544 | -2.327652 | -0.01965054 | 4.262355
18969 | 08.02.2019 16:16:16.220 | 953.9500032 | 0.02160132 |  | -4.262669 | 1.736298 |  |  |  | -1.736298 |  |  | -1.736298 | 0.4737099 | 0.387783 | -2.558799 | -0.02160132 | 4.262669
18970 | 08.02.2019 16:16:16.270 | 954 | 0.02037958 |  | -4.262984 | 1.638095 |  |  |  | -1.638095 |  |  | -1.638095 | 0.4737403 | 0.3878036 | -2.414127 | -0.02037958 | 4.262984
18971 | 08.02.2019 16:16:16.320 | 954.05 | 0.02166319 |  | -4.263325 | 1.741271 |  |  |  | -1.741271 |  |  | -1.741271 | 0.473783 | 0.3878326 | -2.566256 | -0.02166319 | 4.263325
18972 | 08.02.2019 16:16:16.370 | 954.1 | 0.01939751 |  | -4.263639 | 1.559158 |  |  |  | -1.559158 |  |  | -1.559158 | 0.4738096 | 0.3878506 | -2.297901 | -0.01939751 | 4.263639
18973 | 08.02.2019 16:16:16.420 | 954.1501 | 0.02391025 |  | -4.263954 | 1.921888 |  |  |  | -1.921888 |  |  | -1.921888 | 0.4738612 | 0.3878857 | -2.832596 | -0.02391025 | 4.263954
18974 | 08.02.2019 16:16:16.470 | 954.200064 | 0.01900429 |  | -4.264269 | 1.52755 |  |  |  | -1.52755 |  |  | -1.52755 | 0.473878 | 0.387897 | -2.251423 | -0.01900429 | 4.264269
18975 | 08.02.2019 16:16:16.520 | 954.2501 | 0.0231807 |  | -4.264584 | 1.863248 |  |  |  | -1.863248 |  |  | -1.863248 | 0.4739285 | 0.3879313 | -2.746294 | -0.0231807 | 4.264584
18976 | 08.02.2019 16:16:16.570 | 954.3001 | 0.01985625 |  | -4.264925 | 1.596031 |  |  |  | -1.596031 |  |  | -1.596031 | 0.473954 | 0.3879486 | -2.352476 | -0.01985625 | 4.264925
18977 | 08.02.2019 16:16:16.620 | 954.3501 | 0.02323898 |  | -4.265239 | 1.867932 |  |  |  | -1.867932 |  |  | -1.867932 | 0.4740015 | 0.3879808 | -2.753335 | -0.02323898 | 4.265239
18978 | 08.02.2019 16:16:16.670 | 954.4001 | 0.01839205 |  | -4.265553 | 1.478339 |  |  |  | -1.478339 |  |  | -1.478339 | 0.4740185 | 0.3879923 | -2.179099 | -0.01839205 | 4.265553
18979 | 08.02.2019 16:16:16.720 | 954.45 | 0.02305803 |  | -4.265868 | 1.853387 |  |  |  | -1.853387 |  |  | -1.853387 | 0.4740708 | 0.3880278 | -2.732024 | -0.02305803 | 4.265868
18980 | 08.02.2019 16:16:16.770 | 954.5 | 0.01857561 |  | -4.266183 | 1.493094 |  |  |  | -1.493094 |  |  | -1.493094 | 0.4740891 | 0.3880403 | -2.200953 | -0.01857561 | 4.266183
18981 | 08.02.2019 16:16:16.820 | 954.55 | 0.02335696 |  | -4.266524 | 1.877415 |  |  |  | -1.877415 |  |  | -1.877415 | 0.4741447 | 0.388078 | -2.767581 | -0.02335696 | 4.266524
18982 | 08.02.2019 16:16:16.870 | 954.6000384 | 0.02052609 |  | -4.266839 | 1.649872 |  |  |  | -1.649872 |  |  | -1.649872 | 0.4741692 | 0.3880946 | -2.43219 | -0.02052609 | 4.266839
18983 | 08.02.2019 16:16:16.920 | 954.6501 | 0.02239142 |  | -4.267153 | 1.799806 |  |  |  | -1.799806 |  |  | -1.799806 | 0.4742111 | 0.388123 | -2.653294 | -0.02239142 | 4.267153
18984 | 08.02.2019 16:16:16.970 | 954.7001 | 0.0185613 |  | -4.267468 | 1.491944 |  |  |  | -1.491944 |  |  | -1.491944 | 0.4742319 | 0.3881371 | -2.199471 | -0.0185613 | 4.267468
18985 | 08.02.2019 16:16:17.020 | 954.7501 | 0.02113461 |  | -4.267782 | 1.698784 |  |  |  | -1.698784 |  |  | -1.698784 | 0.4742763 | 0.3881672 | -2.504478 | -0.02113461 | 4.267782
18986 | 08.02.2019 16:16:17.070 | 954.8001 | 0.0180548 |  | -4.268097 | 1.451231 |  |  |  | -1.451231 |  |  | -1.451231 | 0.4742999 | 0.3881832 | -2.13955 | -0.0180548 | 4.268097
18987 | 08.02.2019 16:16:17.120 | 954.8500992 | 0.02269066 |  | -4.268438 | 1.823858 |  |  |  | -1.823858 |  |  | -1.823858 | 0.4743549 | 0.3882205 | -2.689015 | -0.02269066 | 4.268438
18988 | 08.02.2019 16:16:17.170 | 954.9001 | 0.01701306 |  | -4.268753 | 1.367497 |  |  |  | -1.367497 |  |  | -1.367497 | 0.4743689 | 0.38823 | -2.016195 | -0.01701306 | 4.268753
18989 | 08.02.2019 16:16:17.220 | 954.95 | 0.02053104 |  | -4.269067 | 1.65027 |  |  |  | -1.65027 |  |  | -1.65027 | 0.4744169 | 0.3882626 | -2.433185 | -0.02053104 | 4.269067
18990 | 08.02.2019 16:16:17.270 | 955.0000128 | 0.0182449 |  | -4.269382 | 1.466511 |  |  |  | -1.466511 |  |  | -1.466511 | 0.4744434 | 0.3882805 | -2.162288 | -0.0182449 | 4.269382
18991 | 08.02.2019 16:16:17.320 | 955.05 | 0.02149554 |  | -4.269697 | 1.727795 |  |  |  | -1.727795 |  |  | -1.727795 | 0.4744904 | 0.3883124 | -2.547618 | -0.02149554 | 4.269697
18992 | 08.02.2019 16:16:17.370 | 955.1 | 0.01429603 |  | -4.270037 | 1.149104 |  |  |  | -1.149104 |  |  | -1.149104 | 0.4745015 | 0.38832 | -1.694356 | -0.01429603 | 4.270037
18993 | 08.02.2019 16:16:17.420 | 955.15 | 0.02206098 |  | -4.270352 | 1.773246 |  |  |  | -1.773246 |  |  | -1.773246 | 0.4745653 | 0.3883632 | -2.614766 | -0.02206098 | 4.270352
18994 | 08.02.2019 16:16:17.470 | 955.2001 | 0.02057926 |  | -4.270667 | 1.654145 |  |  |  | -1.654145 |  |  | -1.654145 | 0.4745947 | 0.3883832 | -2.439194 | -0.02057926 | 4.270667
18995 | 08.02.2019 16:16:17.520 | 955.2500736 | 0.02336059 |  | -4.270981 | 1.877706 |  |  |  | -1.877706 |  |  | -1.877706 | 0.47464 | 0.3884139 | -2.768941 | -0.02336059 | 4.270981
18996 | 08.02.2019 16:16:17.570 | 955.3001 | 0.0174173 |  | -4.271296 | 1.39999 |  |  |  | -1.39999 |  |  | -1.39999 | 0.474653 | 0.3884227 | -2.064499 | -0.0174173 | 4.271296
18997 | 08.02.2019 16:16:17.620 | 955.3501 | 0.02559462 |  | -4.271637 | 2.057276 |  |  |  | -2.057276 |  |  | -2.057276 | 0.4747211 | 0.3884689 | -3.033909 | -0.02559462 | 4.271637
18998 | 08.02.2019 16:16:17.670 | 955.4001 | 0.01878677 |  | -4.271952 | 1.510067 |  |  |  | -1.510067 |  |  | -1.510067 | 0.4747309 | 0.3884755 | -2.226942 | -0.01878677 | 4.271952
18999 | 08.02.2019 16:16:17.720 | 955.4501 | 0.02076117 |  | -4.272266 | 1.668767 |  |  |  | -1.668767 |  |  | -1.668767 | 0.4747732 | 0.3885042 | -2.461053 | -0.02076117 | 4.272266
19000 | 08.02.2019 16:16:17.770 | 955.5 | 0.01596684 |  | -4.272581 | 1.283403 |  |  |  | -1.283403 |  |  | -1.283403 | 0.4747903 | 0.3885158 | -1.89275 | -0.01596684 | 4.272581
19001 | 08.02.2019 16:16:17.820 | 955.55 | 0.02474922 |  | -4.272895 | 1.989324 |  |  |  | -1.989324 |  |  | -1.989324 | 0.4748578 | 0.3885616 | -2.93397 | -0.02474922 | 4.272895
19002 | 08.02.2019 16:16:17.870 | 955.6 | 0.01589025 |  | -4.273236 | 1.277247 |  |  |  | -1.277247 |  |  | -1.277247 | 0.4748629 | 0.388565 | -1.883764 | -0.01589025 | 4.273236
19003 | 08.02.2019 16:16:17.920 | 955.650048 | 0.01957745 |  | -4.273551 | 1.573621 |  |  |  | -1.573621 |  |  | -1.573621 | 0.4749115 | 0.388598 | -2.320952 | -0.01957745 | 4.273551
19004 | 08.02.2019 16:16:17.970 | 955.7001 | 0.01767614 |  | -4.273866 | 1.420795 |  |  |  | -1.420795 |  |  | -1.420795 | 0.4749394 | 0.3886169 | -2.095586 | -0.01767614 | 4.273866
19005 | 08.02.2019 16:16:18.020 | 955.7501 | 0.02135189 |  | -4.27418 | 1.716249 |  |  |  | -1.716249 |  |  | -1.716249 | 0.474988 | 0.3886499 | -2.531447 | -0.02135189 | 4.27418
19006 | 08.02.2019 16:16:18.070 | 955.8001 | 0.01895232 |  | -4.274495 | 1.523374 |  |  |  | -1.523374 |  |  | -1.523374 | 0.4750141 | 0.3886675 | -2.246998 | -0.01895232 | 4.274495
19007 | 08.02.2019 16:16:18.120 | 955.8501 | 0.0216599 |  | -4.27481 | 1.741007 |  |  |  | -1.741007 |  |  | -1.741007 | 0.4750591 | 0.3886981 | -2.568088 | -0.0216599 | 4.27481
19008 | 08.02.2019 16:16:18.170 | 955.9001088 | 0.0187587 |  | -4.27515 | 1.50781 |  |  |  | -1.50781 |  |  | -1.50781 | 0.4750862 | 0.3887164 | -2.22415 | -0.0187587 | 4.27515
19009 | 08.02.2019 16:16:18.220 | 955.9501 | 0.022656 |  | -4.275465 | 1.821072 |  |  |  | -1.821072 |  |  | -1.821072 | 0.4751356 | 0.3887499 | -2.686328 | -0.022656 | 4.275465
19010 | 08.02.2019 16:16:18.270 | 956 | 0.0178448 |  | -4.27578 | 1.434352 |  |  |  | -1.434352 |  |  | -1.434352 | 0.4751527 | 0.3887615 | -2.115888 | -0.0178448 | 4.27578
19011 | 08.02.2019 16:16:18.320 | 956.0500224 | 0.02299363 |  | -4.276094 | 1.848211 |  |  |  | -1.848211 |  |  | -1.848211 | 0.4752068 | 0.3887982 | -2.726493 | -0.02299363 | 4.276094
19012 | 08.02.2019 16:16:18.370 | 956.1 | 0.018667 |  | -4.276409 | 1.50044 |  |  |  | -1.50044 |  |  | -1.50044 | 0.4752257 | 0.388811 | -2.213487 | -0.018667 | 4.276409
19013 | 08.02.2019 16:16:18.420 | 956.15 | 0.0231839 |  | -4.27675 | 1.863505 |  |  |  | -1.863505 |  |  | -1.863505 | 0.4752803 | 0.388848 | -2.749192 | -0.0231839 | 4.27675
19014 | 08.02.2019 16:16:18.470 | 956.2001 | 0.01974473 |  | -4.277065 | 1.587066 |  |  |  | -1.587066 |  |  | -1.587066 | 0.4753026 | 0.3888631 | -2.341403 | -0.01974473 | 4.277065
19015 | 08.02.2019 16:16:18.520 | 956.2501 | 0.02420857 |  | -4.277406 | 1.945867 |  |  |  | -1.945867 |  |  | -1.945867 | 0.475357 | 0.3889 | -2.870848 | -0.02420857 | 4.277406
19016 | 08.02.2019 16:16:18.570 | 956.3000832 | 0.01828454 |  | -4.27772 | 1.469698 |  |  |  | -1.469698 |  |  | -1.469698 | 0.4753699 | 0.3889088 | -2.168348 | -0.01828454 | 4.27772
19017 | 08.02.2019 16:16:18.620 | 956.3501 | 0.0240117 |  | -4.278035 | 1.930043 |  |  |  | -1.930043 |  |  | -1.930043 | 0.4754261 | 0.3889468 | -2.847635 | -0.0240117 | 4.278035
19018 | 08.02.2019 16:16:18.670 | 956.4001 | 0.02066789 |  | -4.278349 | 1.66127 |  |  |  | -1.66127 |  |  | -1.66127 | 0.4754487 | 0.3889621 | -2.451118 | -0.02066789 | 4.278349
19019 | 08.02.2019 16:16:18.720 | 956.4501 | 0.02165592 |  | -4.278664 | 1.740687 |  |  |  | -1.740687 |  |  | -1.740687 | 0.4754873 | 0.3889883 | -2.568361 | -0.02165592 | 4.278664
19020 | 08.02.2019 16:16:18.770 | 956.5 | 0.01849802 |  | -4.279005 | 1.486857 |  |  |  | -1.486857 |  |  | -1.486857 | 0.4755135 | 0.3890061 | -2.193877 | -0.01849802 | 4.279005
19021 | 08.02.2019 16:16:18.820 | 956.55 | 0.02160839 |  | -4.27932 | 1.736866 |  |  |  | -1.736866 |  |  | -1.736866 | 0.47556 | 0.3890376 | -2.56285 | -0.02160839 | 4.27932
19022 | 08.02.2019 16:16:18.870 | 956.6 | 0.0199194 |  | -4.279634 | 1.601106 |  |  |  | -1.601106 |  |  | -1.601106 | 0.4755887 | 0.389057 | -2.362575 | -0.0199194 | 4.279634
19023 | 08.02.2019 16:16:18.920 | 956.65 | 0.02472658 |  | -4.279949 | 1.987504 |  |  |  | -1.987504 |  |  | -1.987504 | 0.4756414 | 0.3890928 | -2.932844 | -0.02472658 | 4.279949
19024 | 08.02.2019 16:16:18.970 | 956.7000576 | 0.01996241 |  | -4.280263 | 1.604564 |  |  |  | -1.604564 |  |  | -1.604564 | 0.4756588 | 0.3891045 | -2.367789 | -0.01996241 | 4.280263
19025 | 08.02.2019 16:16:19.020 | 956.7501 | 0.02262843 |  | -4.280578 | 1.818857 |  |  |  | -1.818857 |  |  | -1.818857 | 0.4757036 | 0.3891349 | -2.684093 | -0.02262843 | 4.280578
19026 | 08.02.2019 16:16:19.070 | 956.8001 | 0.01938196 |  | -4.280919 | 1.557907 |  |  |  | -1.557907 |  |  | -1.557907 | 0.4757295 | 0.3891524 | -2.29905 | -0.01938196 | 4.280919
19027 | 08.02.2019 16:16:19.120 | 956.8501 | 0.02411829 |  | -4.281234 | 1.93861 |  |  |  | -1.93861 |  |  | -1.93861 | 0.475782 | 0.389188 | -2.860966 | -0.02411829 | 4.281234
19028 | 08.02.2019 16:16:19.170 | 956.9001 | 0.02117852 |  | -4.281549 | 1.702313 |  |  |  | -1.702313 |  |  | -1.702313 | 0.4758061 | 0.3892043 | -2.512284 | -0.02117852 | 4.281549
19029 | 08.02.2019 16:16:19.220 | 956.9501184 | 0.02155268 |  | -4.281863 | 1.732388 |  |  |  | -1.732388 |  |  | -1.732388 | 0.4758424 | 0.3892289 | -2.556732 | -0.02155268 | 4.281863
19030 | 08.02.2019 16:16:19.270 | 957 | 0.02137384 |  | -4.282178 | 1.718013 |  |  |  | -1.718013 |  |  | -1.718013 | 0.4758767 | 0.3892522 | -2.535576 | -0.02137384 | 4.282178
19031 | 08.02.2019 16:16:19.320 | 957.05 | 0.02361278 |  | -4.282518 | 1.897978 |  |  |  | -1.897978 |  |  | -1.897978 | 0.4759228 | 0.3892834 | -2.801268 | -0.02361278 | 4.282518
19032 | 08.02.2019 16:16:19.370 | 957.100032 | 0.0185855 |  | -4.282833 | 1.493888 |  |  |  | -1.493888 |  |  | -1.493888 | 0.4759392 | 0.3892945 | -2.204888 | -0.0185855 | 4.282833
19033 | 08.02.2019 16:16:19.420 | 957.15 | 0.02101635 |  | -4.283148 | 1.689279 |  |  |  | -1.689279 |  |  | -1.689279 | 0.4759832 | 0.3893243 | -2.493347 | -0.02101635 | 4.283148
19034 | 08.02.2019 16:16:19.470 | 957.2001 | 0.02148232 |  | -4.283463 | 1.726733 |  |  |  | -1.726733 |  |  | -1.726733 | 0.4760198 | 0.3893492 | -2.548692 | -0.02148232 | 4.283463
19035 | 08.02.2019 16:16:19.520 | 957.2501 | 0.02297685 |  | -4.283777 | 1.846862 |  |  |  | -1.846862 |  |  | -1.846862 | 0.4760603 | 0.3893766 | -2.72608 | -0.02297685 | 4.283777
19036 | 08.02.2019 16:16:19.570 | 957.3001 | 0.01847642 |  | -4.284118 | 1.485121 |  |  |  | -1.485121 |  |  | -1.485121 | 0.4760816 | 0.389391 | -2.19216 | -0.01847642 | 4.284118
19037 | 08.02.2019 16:16:19.620 | 957.3500928 | 0.02554511 |  | -4.284433 | 2.053297 |  |  |  | -2.053297 |  |  | -2.053297 | 0.4761427 | 0.3894324 | -3.03096 | -0.02554511 | 4.284433
19038 | 08.02.2019 16:16:19.670 | 957.4001 | 0.01941228 |  | -4.284748 | 1.560345 |  |  |  | -1.560345 |  |  | -1.560345 | 0.476155 | 0.3894407 | -2.303311 | -0.01941228 | 4.284748
19039 | 08.02.2019 16:16:19.720 | 957.4501 | 0.02339897 |  | -4.285062 | 1.880792 |  |  |  | -1.880792 |  |  | -1.880792 | 0.4762046 | 0.3894744 | -2.776433 | -0.02339897 | 4.285062
19040 | 08.02.2019 16:16:19.770 | 957.5000064 | 0.0216998 |  | -4.285377 | 1.744213 |  |  |  | -1.744213 |  |  | -1.744213 | 0.4762333 | 0.3894938 | -2.574866 | -0.0216998 | 4.285377
19041 | 08.02.2019 16:16:19.820 | 957.55 | 0.02300929 |  | -4.285691 | 1.84947 |  |  |  | -1.84947 |  |  | -1.84947 | 0.4762731 | 0.3895208 | -2.730322 | -0.02300929 | 4.285691
19042 | 08.02.2019 16:16:19.870 | 957.6 | 0.02071597 |  | -4.286032 | 1.665134 |  |  |  | -1.665134 |  |  | -1.665134 | 0.4763025 | 0.3895407 | -2.458241 | -0.02071597 | 4.286032
19043 | 08.02.2019 16:16:19.920 | 957.65 | 0.02143001 |  | -4.286347 | 1.722528 |  |  |  | -1.722528 |  |  | -1.722528 | 0.4763401 | 0.3895661 | -2.543037 | -0.02143001 | 4.286347
19044 | 08.02.2019 16:16:19.970 | 957.7001 | 0.01905642 |  | -4.286662 | 1.531741 |  |  |  | -1.531741 |  |  | -1.531741 | 0.4763663 | 0.3895839 | -2.26141 | -0.01905642 | 4.286662
19045 | 08.02.2019 16:16:20.020 | 957.7500672 | 0.02259273 |  | -4.286976 | 1.815987 |  |  |  | -1.815987 |  |  | -1.815987 | 0.4764144 | 0.3896164 | -2.681149 | -0.02259273 | 4.286976
19046 | 08.02.2019 16:16:20.070 | 957.8001 | 0.01737547 |  | -4.287291 | 1.396627 |  |  |  | -1.396627 |  |  | -1.396627 | 0.47643 | 0.389627 | -2.062022 | -0.01737547 | 4.287291
19047 | 08.02.2019 16:16:20.120 | 957.8501 | 0.02094798 |  | -4.287632 | 1.683783 |  |  |  | -1.683783 |  |  | -1.683783 | 0.4764811 | 0.3896616 | -2.486074 | -0.02094798 | 4.287632
19048 | 08.02.2019 16:16:20.170 | 957.9001 | 0.0190691 |  | -4.287946 | 1.53276 |  |  |  | -1.53276 |  |  | -1.53276 | 0.4765091 | 0.3896806 | -2.263134 | -0.0190691 | 4.287946
19049 | 08.02.2019 16:16:20.220 | 957.9501 | 0.02424052 |  | -4.288261 | 1.948435 |  |  |  | -1.948435 |  |  | -1.948435 | 0.4765632 | 0.3897172 | -2.876987 | -0.02424052 | 4.288261
19050 | 08.02.2019 16:16:20.270 | 958 | 0.02031476 |  | -4.288602 | 1.632885 |  |  |  | -1.632885 |  |  | -1.632885 | 0.4765866 | 0.389733 | -2.411097 | -0.02031476 | 4.288602
19051 | 08.02.2019 16:16:20.320 | 958.05 | 0.0226599 |  | -4.288917 | 1.821386 |  |  |  | -1.821386 |  |  | -1.821386 | 0.4766302 | 0.3897626 | -2.689514 | -0.0226599 | 4.288917
19052 | 08.02.2019 16:16:20.370 | 958.1 | 0.02008215 |  | -4.289231 | 1.614188 |  |  |  | -1.614188 |  |  | -1.614188 | 0.4766556 | 0.3897798 | -2.3836 | -0.02008215 | 4.289231
19053 | 08.02.2019 16:16:20.420 | 958.1500416 | 0.02367555 |  | -4.289546 | 1.903023 |  |  |  | -1.903023 |  |  | -1.903023 | 0.4767039 | 0.3898125 | -2.810201 | -0.02367555 | 4.289546
19054 | 08.02.2019 16:16:20.470 | 958.2001 | 0.01897609 |  | -4.289886 | 1.525284 |  |  |  | -1.525284 |  |  | -1.525284 | 0.4767243 | 0.3898263 | -2.252424 | -0.01897609 | 4.289886
19055 | 08.02.2019 16:16:20.520 | 958.2501 | 0.02332321 |  | -4.290201 | 1.874702 |  |  |  | -1.874702 |  |  | -1.874702 | 0.4767754 | 0.3898609 | -2.768514 | -0.02332321 | 4.290201
19056 | 08.02.2019 16:16:20.570 | 958.3001 | 0.01910697 |  | -4.290516 | 1.535804 |  |  |  | -1.535804 |  |  | -1.535804 | 0.4767948 | 0.389874 | -2.268068 | -0.01910697 | 4.290516
・荷重が減少傾向に入るまでは、応力が一様に分散される。局所的に集中すると仮定した場合、断面積の減少分がひずみ硬化による増加分と等しくなければいけない。それはつまり、荷重が減少傾向に入る瞬間。
・複雑なLoading protocolのとく荷重が減少傾向に入ったことをどうやって見極めるのか。
・ExtensometerのCalibration
・Pを1/3にする。つまりP=22.
- 0. Extensometer calibration
- 1. Test with 1/3 P
- 2. If we se oscillation in 1, calibrate PID with zero stiffness (ruptures specimen)
- 3. Displacement control